## Hoja1
Tabla 1
COMPARACION SPIF VS DPIF
| SPIF | DPIF
Tiempo de montaje | 40 min | 1.5 horas
Molde | No | Necesario
Tiempo mecanizado molde | 0 horas | 2.5 horas
Tiempo de manufactura | 23.8 min | 30.25 min
Calibracion molde-lamina | No | Necesario
Tiempo calibracion molde-lamina | 0 min | 15 min
Conformabilidad | Aceptado | Aceptado
Exactitud metrica | Acertada | Variable
Mecanizado | En negativo | En positivo
Acabado superficial | Aceptado | Aceptado
Uso dispositivo | Necesario | Necesario
Uso refrigerante | Aceite | Aceite
Grietas y/o arrugas en el material | No se observaron | No se observaron
Tabla 2
Parámetros utilizados en variantes SPIF- DPIF
Velocidad del husillo (RPM) | 2000
Avance (mm/min) | 500
Profundidad de corte (paso)(mm) | 1.0
Ángulos de formabilidad | > 68°
Diámetro herramienta (mm) | 10